## List1
ID | Sample | AutoID | Umístění | Způsob odběru vzorku | Přístroj | Číslo nálezu | Trať | Rok | Katastr | Předmět | Určení | duplikace | Live time | Units | Fe | Co | Ni | Cu | Zn | As | Ag | Sn | Sb | Au | Pb | Bi
D380 | H_001 | 1306 | odlomený krček | vrtání | ElvaX Pro | 380 | Krátké vrchy | 2012 | PNAŠ | opaskový článek se 3 otvory na každé straně | LT |  | 120.6 | % | < 0,060 | 0.118 | 0.047 | 87.274 | < 0,056 | 0.753 | < 0,005 | 4.247 | 0.039 | < 0,019 | 7.411 | 0.11
D89 | H_002 | 1307 | lom | vrtání | ElvaX Pro | 89 | U Hvězdy | 2010 | LZH | Součást opasku - samostatný kroužek u LT opask. Zápony | LT | různé části | 120.1 | % | < 0,062 | 0.008 | 0.016 | 80.092 | < 0,058 | < 0,118 | 0.024 | 2.684 | 0.197 | < 0,019 | 16.897 | 0.082
D89 | H_003 | 1308 | zadní strana menšího rozšíření | vrtání | ElvaX Pro | 89 | U Hvězdy | 2010 | LZH | Součást opasku - opasková zápona/článek | LT opasková zápona/článek | různé části | 120.2 | % | < 0,072 | 0.012 | < 0,034 | 60.669 | < 0,064 | 0.975 | 0.003 | 2.672 | 0.135 | < 0,023 | 35.185 | 0.349
D21 | H_004 | 1309 | krček | vrtání | ElvaX Pro | 21 |  |  |  | Část opasku - opaskový článek se 3 otvory na každé straně | LTC |  | 120.2 | % | < 0,069 | 0.088 | 0.017 | 67.507 | < 0,061 | < 0,149 | < 0,005 | 3.156 | 0.056 | < 0,022 | 28.991 | 0.184
D88 | H_005 | 1310 | zadní strana menšího rozšíření | vrtání | ElvaX Pro | 88 | U Hvězdy | 2010 | LZH | Součást opasku - opasková zápona/článek | LT |  | 120.2 | % | < 0,062 | < 0,028 | 0.029 | 76.574 | < 0,058 | < 0,126 | 0.03 | 2.13 | 0.165 | < 0,020 | 20.932 | 0.14
D94 | H_006 | 1311 | odlomená část | vrtání | ElvaX Pro | 94 | Dlouhý Hrúd | 2010 | BRLA | Bronzové držadlo | LT |  | 121.2 | % | < 0,071 | < 0,034 | 0.019 | 75.223 | < 0,064 | < 0,138 | 1.305 | 2.88 | 0.044 | < 0,023 | 20.381 | 0.15
D132 | H_007 | 1312 | zadní hřebínek | vrtání | ElvaX Pro | 132 |  | 2010 | LATR | 6-ti násobný rozdělovač | LT? |  | 120.2 | % | < 0,116 | 0.021 | 0.058 | 74.205 | < 0,098 | < 0,230 | 0.218 | 3.352 | 0.212 | < 0,042 | 21.818 | 0.116
D133 | H_008 | 1313 | krček | vrtání | ElvaX Pro | 133 | U Lesa 1 | 2009 | KZH | opaskový článek s 1 otvorem na každé straně | LT |  | 120.5 | % | < 0,090 | 0.037 | 0.014 | 64.873 | < 0,079 | < 0,203 | < 0,009 | 2.428 | 0.065 | < 0,030 | 32.168 | 0.414
D158 | H_009 | 1314 | krček | vrtání | ElvaX Pro | 158 |  | 2011 | KZH | Část opasku - opaskový článek se 3 otvory na každé straně | LTA? |  | 120.1 | % | < 0,123 | 0.069 | 0.019 | 72.331 | < 0,104 | < 0,248 | < 0,018 | 2.669 | < 0,035 | < 0,047 | 24.823 | 0.089
D173 | H_010 | 1315 | zadní strana pod výstupkem | vrtání | ElvaX Pro | 173 |  | 2011 | KZH | opasková zápona - kroužek s kuličkovitým výstupkem | LT |  | 121.2 | % | < 0,127 | < 0,060 | 0.024 | 68.211 | < 0,104 | < 0,255 | 0.042 | 4.144 | 0.576 | < 0,047 | 26.874 | 0.129
D97 | H_012 | 1316 | spodní strana - oblouk | vrtání | ElvaX Pro |  |  |  | BRLA - přibližně naproti seníku | Nákončí | avarský bronz |  | 120.3 | % | < 0,073 | < 0,032 | 0.013 | 96.996 | < 0,067 | 0.05 | 0.369 | 1.987 | 0.026 | < 0,030 | 0.558 | < 0,033
D397 | H_013 | 1317 | spodní strana - roh | vrtání | ElvaX Pro |  |  |  | LZH | Nákončí | avarský bronz |  | 120.3 | % | < 0,070 | 0.004 | 0.01 | 98.153 | < 0,067 | 0.119 | 0.011 | 1.459 | < 0,017 | < 0,029 | 0.091 | 0.154
D232 | H_014 | 1318 |  | vrtání | ElvaX Pro |  |  |  | BRLA | Náušnice avarská | avarský bronz |  | 120.9 | % | 1.361 | 0.026 | 0.022 | 67.165 | 0.046 | < 0,144 | 0.274 | 7.473 | 0.396 | < 0,025 | 23.021 | 0.215
D81 | H_015 | 1319 | spodní strana - bok | vrtání | ElvaX Pro |  |  |  | BRLA | Část nákončí | avarský bronz |  | 121.3 | % | < 0,066 | < 0,036 | 0.01 | 77.679 | 8.291 | < 0,103 | < 0,007 | 4.72 | 0.056 | 0.041 | 9.15 | 0.052
D234 | H_016 | 1320 | větší část kování | vrtání | ElvaX Pro |  |  |  | BRLA | Nákončí avarské | avarský bronz | různé části | 121.2 | % | < 0,085 | 0.013 | 0.019 | 74.696 | 0.967 | < 0,157 | 0.212 | 6.289 | < 0,021 | < 0,041 | 17.678 | 0.126
D234 | H_017 | 1323 | měnší část kování | vrtání | ElvaX Pro |  |  |  | BRLA | Nákončí avarské | avarský bronz | různé části | 120.5 | % | < 0,068 | 0.008 | 0.037 | 78.67 | 0.193 | < 0,118 | 0.118 | 5.509 | 0.067 | < 0,028 | 15.285 | 0.114
D06 | H_018 | 1324 |  | vrtání | ElvaX Pro |  |  |  | LUKM | Nákončí opasku | avarský bronz |  | 120.3 | % | 0.091 | 0.019 | 0.073 | 76.408 | 2.081 | < 0,119 | 0.04 | 7.346 | 0.157 | < 0,045 | 13.707 | 0.079
D78 | H_019 | 1325 |  | vrtání | ElvaX Pro |  |  |  | BRLA | Bronzová pacička s reliéfem tváře | avarský bronz |  | 120.4 | % | 0.036 | 0.014 | 0.035 | 77.107 | 0.338 | < 0,108 | 0.314 | 7.076 | 0.08 | 0.066 | 14.824 | 0.111
D93 | H_020 | 1326 |  | vrtání | ElvaX Pro |  |  |  | BRLA | Součást opasku | avarský bronz |  | 120.1 | % | < 0,055 | < 0,024 | 0.081 | 82.466 | 0.154 | 0.534 | 0.158 | 7.378 | 0.098 | < 0,021 | 9.06 | 0.072
D231 | H_021 | 1327 |  | vrtání | ElvaX Pro |  |  |  | BRLA | Kování avarské | avarský bronz |  | 120.2 | % | < 0,069 | < 0,033 | 0.041 | 79.91 | 0.087 | < 0,117 | 0.793 | 4.564 | 0.065 | < 0,028 | 14.453 | 0.088
D233 | H_022 | 1328 |  | vrtání | ElvaX Pro |  |  |  | BRLA | Kování avarské | avarský bronz |  | 120.6 | % | < 0,072 | 0.017 | 0.24 | 89.994 | 0.018 | 0.509 | < 0,010 | 6.529 | 0.12 | < 0,031 | 2.549 | 0.025
D237 | H_023 | 1329 |  | vrtání | ElvaX Pro |  |  |  | BRLA | Nákončí avarské | avarský bronz |  | 120.7 | % | < 0,070 | 0.008 | 0.042 | 75.451 | 0.103 | < 0,130 | 0.382 | 5.839 | 0.066 | < 0,028 | 17.985 | 0.124
D162 | H_024 | 1330 |  | vrtání | ElvaX Pro |  |  |  | BRLA | Nákončí | avarský bronz |  | 120.1 | % | 0.196 | < 0,028 | < 0,025 | 74.733 | 6.776 | < 0,083 | 0.016 | 6.027 | 0.049 | 0.028 | 12.091 | 0.083
D401 | H_025 | 1331 |  | vrtání | ElvaX Pro |  |  |  | LZH | Nákončí | avarský bronz |  | 120.1 | % | < 0,060 | 0.009 | 0.025 | 78.539 | 0.047 | 0.716 | 1.261 | 7.573 | 0.105 | < 0,023 | 11.598 | 0.127
D235 | H_026 | 1332 |  | vrtání | ElvaX Pro |  |  |  | BRLA | Kování avarské (koňská hlavička) | avarský bronz |  | 120.6 | % | < 0,068 | < 0,033 | 0.264 | 76.118 | 5.302 | 2.295 | 0.2 | 3.24 | 1.82 | 0.042 | 10.612 | 0.107
D62 | H_027 | 1333 |  | vrtání | ElvaX Pro |  |  |  | KZHV | Záušnice | RS |  | 120.4 | % | < 0,043 | 0.005 | 0.034 | 93.003 | 2.802 | 0.126 | 0.16 | 2.094 | 0.192 | 0.024 | 1.554 | 0.007
D76 | H_028 | 1334 |  | vrtání | ElvaX Pro |  |  |  | KZH | Záušnice | RS |  | 120.1 | % | 0.084 | 0.01 | 0.013 | 91.763 | 5.809 | 0.086 | 0.096 | 1.063 | 0.078 | 0.051 | 0.936 | 0.013
D44 | H_029 | 1335 |  | vrtání | ElvaX Pro |  |  |  | KZHV | Záušnice | RS |  | 120.2 | % | < 0,060 | 0.008 | 0.007 | 84.139 | 7.583 | 0.773 | 0.003 | 0.084 | 0.121 | 0.056 | 7.157 | 0.068
D206 | H_030 | 1336 |  | vrtání | ElvaX Pro |  |  |  | KZH | záušnice polotovar | RS |  | 120.6 | % | < 0,052 | 0.004 | 0.049 | 90.929 | 3.181 | 0.299 | 0.052 | 1.03 | 0.216 | 0.037 | 4.156 | 0.048
D51 | H_031 | 1337 |  | vrtání | ElvaX Pro |  |  |  | KZHV | Záušnice | RS |  | 121.1 | % | < 0,057 | 0.023 | 0.008 | 84.178 | 6.91 | 0.778 | 0.012 | 0.091 | 0.134 | < 0,062 | 7.805 | 0.061
D47 | H_032 | 1338 |  | vrtání | ElvaX Pro |  |  |  | KZHV | Záušnice | RS |  | 121 | % | < 0,049 | < 0,021 | 0.013 | 98.673 | < 0,047 | 0.18 | 0.04 | 0.041 | 0.062 | < 0,020 | 0.991 | < 0,027
D255 | H_033 | 1339 |  | vrtání | ElvaX Pro |  |  |  | KZH | záušnice | RS |  | 120.7 | % | < 0,044 | < 0,019 | 0.018 | 95.952 | < 0,042 | 0.332 | 0.033 | 0.026 | 0.372 | < 0,015 | 3.136 | 0.131
D61 | H_034 | 1340 |  | vrtání | ElvaX Pro |  |  |  | KZHV | ? | ? |  | 120.8 | % | < 0,068 | < 0,029 | 0.015 | 99.801 | < 0,064 | < 0,014 | 0.039 | 0.076 | 0.069 | < 0,033 | < 0,025 | < 0,020