## viitaniemiit
1. odstraň hodnoty pod detekčním limitem
2. spočítej vzorec viitaniiemiitu |  |  |  |  | Na(Ca,Mn2+)Al(PO4)(F,OH)3
3. dopočítej množství H2O ve vzorci
4. spočítej přebytek kyslíku (-O=F)
5. vytvoř tabulku s analýzami a vzorci
|  | 61.978936 | 101.961278 | 60.0843 | 40.3044 | 141.944524 | 94.196 | 71.8464 | 70.93745 | 18.9984032 | 56.0774 | 103.6194 | 153.3264 | 79.8788 | 81.3894 | 35.4527
DataSet/Point | Comment | Na2O | Al2O3 | SiO2 | MgO | P2O5 | K2O | FeO | MnO | F | CaO | SrO | BaO | TiO2 | ZnO | Cl | Total | Na | Al | Si | Mg | P | K | Fe | Mn | F | Ca | Sr | Ba | Ti | Zn | Cl | O | Total | Na | Al | Si | Mg | P | K | Fe | Mn | F | Ca | Sr | Ba | Ti | Zn | Cl | O | Total | Na | Al | Si | Mg | P | K | Fe | Mn | F | Ca | Sr | Ba | Ti | Zn | Cl | O | Na | Al | Si | Mg | P | K | Fe | Mn | F | Ca | Sr | Ba | Ti | Zn | Cl | O | Comment | Mean Z | Date
22 / 1 . | StevkoM14GPE2 | 12.674 | 20.742 | 0 | 0.09 | 29.1 | 0.002 | 2.498 | 10.611 | 15.997 | 12.163 | 0.032 | 0.072 | 0 | 0 | 0.006 | 103.987 | 9.402 | 10.977 | 0 | 0.054 | 12.7 | 0.001 | 1.942 | 8.218 | 15.997 | 8.693 | 0.027 | 0.065 | 0 | 0 | 0.006 | 35.905 | 103.987 | 8.671 | 8.626 | 0 | 0.047 | 8.693 | 0.001 | 0.737 | 3.172 | 17.854 | 4.598 | 0.007 | 0.01 | 0 | 0 | 0.004 | 47.58 | 100 | 637 | 383 | -15 | 321 | 490 | 461 | 732 | 640 | 762 | 341 | 849 | 1014 | 0 | -1 | 652 |  | 0.692 | 0.28 | -0.001 | 0.032 | 0.477 | 0.038 | 0.17 | 0.356 | 0.377 | 0.183 | 0.074 | 0.086 | 0 | 0 | 0.054 |  | StevkoM14GPE2 | 13.031 | 2014-12-03 13:48
24 / 1 . | StevkoM14GPE2 | 12.735 | 20.568 | 0 | 0.066 | 29.345 | 0.017 | 2.243 | 10.487 | 15.97 | 12.332 | 0.059 | 0.062 | 0.015 | 0.046 | 0.003 | 103.947 | 9.447 | 10.886 | 0 | 0.04 | 12.806 | 0.015 | 1.743 | 8.122 | 15.97 | 8.813 | 0.05 | 0.055 | 0.009 | 0.037 | 0.003 | 35.951 | 103.947 | 8.71 | 8.551 | 0 | 0.035 | 8.763 | 0.008 | 0.662 | 3.133 | 17.816 | 4.661 | 0.012 | 0.009 | 0.004 | 0.012 | 0.002 | 47.624 | 100 | 623 | 405 | -1 | 328 | 443 | 492 | 710 | 649 | 733 | 329 | 933 | 1036 | 219 | 995 | 646 |  | 0.695 | 0.279 | 0 | 0.031 | 0.481 | 0.042 | 0.162 | 0.354 | 0.377 | 0.185 | 0.085 | 0.088 | 0.019 | 0.085 | 0.053 |  | StevkoM14GPE2 | 13.006 | 2014-12-03 14:00
25 / 1 . | StevkoM14GPE2 | 12.698 | 20.538 | 0 | 0.039 | 29.997 | 0 | 1.935 | 10.112 | 16.12 | 12.802 | 0.019 | 0.039 | 0 | 0 | 0.008 | 104.307 | 9.42 | 10.87 | 0 | 0.023 | 13.091 | 0 | 1.504 | 7.831 | 16.12 | 9.15 | 0.016 | 0.035 | 0 | 0 | 0.008 | 36.239 | 104.307 | 8.63 | 8.485 | 0 | 0.02 | 8.902 | 0 | 0.567 | 3.002 | 17.87 | 4.808 | 0.004 | 0.005 | 0 | 0 | 0.005 | 47.703 | 100 | 636 | 396 | -6 | 343 | 523 | -2 | 710 | 779 | 748 | 336 | 1107 | 1094 | 0 | 0 | 625 |  | 0.699 | 0.285 | 0 | 0.031 | 0.501 | 0 | 0.156 | 0.362 | 0.385 | 0.195 | 0.093 | 0.092 | 0 | 0 | 0.052 |  | StevkoM14GPE2 | 12.971 | 2014-12-03 14:05
26 / 1 . | StevkoM14GPE2 | 12.147 | 20.365 | 0.015 | 0.129 | 29.986 | 0.03 | 2.622 | 11.063 | 16.458 | 11.527 | 0.033 | 0.026 | 0 | 0.002 | 0.014 | 104.417 | 9.011 | 10.778 | 0.007 | 0.078 | 13.086 | 0.025 | 2.038 | 8.568 | 16.458 | 8.239 | 0.028 | 0.023 | 0 | 0.002 | 0.014 | 36.063 | 104.417 | 8.274 | 8.432 | 0.005 | 0.067 | 8.919 | 0.013 | 0.77 | 3.292 | 18.287 | 4.339 | 0.007 | 0.004 | 0 | 0.001 | 0.008 | 47.58 | 100 | 609 | 369 | 181 | 323 | 467 | 466 | 767 | 695 | 717 | 321 | 928 | 1047 | -1 | 988 | 539 |  | 0.666 | 0.276 | 0.015 | 0.034 | 0.486 | 0.042 | 0.175 | 0.364 | 0.385 | 0.178 | 0.08 | 0.088 | 0 | 0.082 | 0.046 |  | StevkoM14GPE2 | 13.083 | 2014-12-03 14:19
27 / 1 . | StevkoM14GPE2 | 12.262 | 20.582 | 0.018 | 0.056 | 29.64 | 0 | 1.781 | 9.894 | 16.199 | 13.481 | 0 | 0 | 0 | 0.074 | 0.001 | 103.988 | 9.097 | 10.893 | 0.009 | 0.033 | 12.935 | 0 | 1.384 | 7.662 | 16.199 | 9.635 | 0 | 0 | 0 | 0.06 | 0.001 | 36.08 | 103.988 | 8.362 | 8.532 | 0.006 | 0.029 | 8.825 | 0 | 0.524 | 2.947 | 18.019 | 5.08 | 0 | 0 | 0 | 0.019 | 0 | 47.655 | 100 | 752 | 389 | 187 | 342 | 546 | 1.#INF | 778 | 722 | 764 | 328 | -3 | -5 | -1 | 1070 | 727 |  | 0.679 | 0.285 | 0.016 | 0.032 | 0.498 | 0 | 0.153 | 0.358 | 0.388 | 0.201 | 0 | 0 | 0 | 0.092 | 0.059 |  | StevkoM14GPE2 | 12.927 | 2014-12-03 14:23
28 / 1 . | StevkoM14GPE2 | 12.798 | 20.759 | 0.005 | 0.088 | 29.365 | 0.025 | 2.373 | 10.517 | 16.219 | 12.345 | 0.034 | 0.089 | 0.018 | 0.004 | 0 | 104.641 | 9.494 | 10.987 | 0.003 | 0.053 | 12.815 | 0.021 | 1.845 | 8.145 | 16.219 | 8.823 | 0.028 | 0.079 | 0.011 | 0.003 | 0 | 36.114 | 104.641 | 8.694 | 8.572 | 0.002 | 0.046 | 8.71 | 0.011 | 0.695 | 3.121 | 17.973 | 4.634 | 0.007 | 0.012 | 0.005 | 0.001 | 0 | 47.516 | 100 | 615 | 399 | 180 | 326 | 486 | 482 | 771 | 733 | 725 | 342 | 970 | 1015 | 218 | 1033 | 0 |  | 0.698 | 0.28 | 0.015 | 0.032 | 0.481 | 0.042 | 0.168 | 0.356 | 0.381 | 0.185 | 0.084 | 0.087 | 0.019 | 0.086 | 0 |  | StevkoM14GPE2 | 13.094 | 2014-12-03 14:28